## Input Messblatt
Auswertung Injektionsversuch |  |  |  | Rückrechnung |  |  |  | Stempelbewegung
Versuch Nummer: | E_01 | Datum: | 2021-05-06
|  |  |  | Zwei-Phasen-Filtrationsmodell |  |  |  | über das ausgefilterte Wasser
Boden
Bodenart: |  | Wassergehalt [%]: | Art Einbau | gegeben: | Durchlässigkeit kfc [m/s] | 1e-09 |  |  | Anfangsbewegung 𝛿0 [m] | 0
LX |  | 10.58965 | Proctorhammer |  | γw [kN/m3] | 10 |  |  | Dichte des ausgefilterten Wassers [g/ml] | 1.004627
Anmerkungen: |  |  |  |  | Flächeninhalt A [m2] | 0.00785 |  |  | rechnerische Endbewegung 𝛿fin,rechn [cm] | 3.383073
Lagerungsdichte: |  |  |  |  | Spannung σ [kN/m2] | 700 |  |  | gemessene Endbewegung 𝛿fin | 3.75
Masse Boden + Gestell [g] | - | Masse Gestell [g] | - |  | Stempelbewegung δfin [m] | 0.0375 |  |  | Korrekturfaktur [ ] | 1.10846
eingebaute Masse m [g] | 551.4 | Masse Wasser [g] | 52.8 |  | Lfc,fin [m] | 0.033
Probenhöhe hp= h-hm [cm] | 3.9 | Masse Boden trocken [g] | 498.6 |  | Korndichte des Zements ρs[g/cm3] | 2.816 |  | Diagramm
Fläche Zylinder A [cm²] | 78.5 |  |  |  | Trockendichte der Suspension ρd [g/cm3] | 0.7351917
VolumenZyl.= A * hp [cm³] | 306.3 |  |  |  | tfin [s] | 526
Dichte ρ = m/V [g/cm³] | 1.800196 |  |  |  | Wassergehalt w [ ] | 1
Dichte tr. ρd= ρ/(1+w) [g/cm³] | 1.627816 |  |  |  | γc [kN/m3] | 28.16 | 1.475891
[5 empty] | mc [g] | 750
Korndichte ρs [g/cm³] | 2.737 |  |  |  | mw [g] | 750
max n | 0.417 | min n | 0.311 |  | Hsusp [m] | 0.06969541
n =1-(ρd/ρs) | 0.4052554
D =(max n - n)/(max n - min n) | 0.1107978 |  |  | Berechnung der Durchflussrate Qfin [cm3/s]
Anmerkungen:
[5 empty] | Qfin[cm3/s] | 0.01665152
Suspension
Suspension Art | W/F-Wert | Fließgrenze | Menge insg. [g] | Filterkuchendicke zum Zeitpunkt tfin: Lfc,fin [m]
CEM I/TL/KS-Mehl | 1 | 11.06 | 1500
[5 empty] | Porenzahl der Suspension: eg | 2.830293
Bindemittel Art | ρs Zement [g/cm³] | Masse Zement [g] | Masse Wasser [g] |  | Porenzahl des Filterkuchens: efc | 0.7929033 |  | 9
CEM I |  | 750 | 750 |  | Porenzahl bei vollständiger Sättigung | 2.816
[5 empty] | korrespondierender w/z-Wert | 1.005076
Bentonit Art | Anteil Bentonit [%] | ρs Bentonit [g/cm³] | Masse Bentonit [g] |  | Filterkuchendicke zum Zeitpunkt tfin: Lfc,fin [m] | 0.008050043
-
Filtrationsrate 𝑑𝐿𝑐/(𝑑√𝑡) [m/√s]
Zusatz Art | Anteil Zusatz [%] | ρs Zusatz [g/cm³] | Masse Zusatz [g]
TL |  |  |  |  | Filtrationsrate dLc/(d√t) [m/√s] | 0.0003509986
Zusatz Art | Anteil Zusatz [%] | ρs Zusatz [g/cm³] | Masse Zusatz [g] | Konsolidationstheorie
KS-Mehl
Berechnung des Kompressibilitätskoeffizienten mv
Verzögerer | U/min | Anmischzeit [min] | Rührgerät
- | 935 | 10 | Pendraulikmischer |  | Stauchung 𝜀 [ ] | 0.5380555
[5 empty] | mv [m2/kN] | 0.0007686507
Dichte der Suspension [DIN EN 12718 ]
mZylinder [g] | 295.98 | m+mZylinder [g] | 1060.3 | Berechnung des Konsolidationskoeffizienten cv
VolumenZylinder [ml] | 519.81 | m [g] | 764.32
Temperatur [°C] | 22.2 |  |  |  | cv [m2/s] | 1.300981e-07
ρ [g/ml = g/cm³] | 1.470383
Anmerkungen: |  |  |  | Konsolidationsgrad U
Masse und Volumen der eingebauten Suspension |  |  |  |  | siehe Sheet "Input Messung"
Masse Suspension + Becher (vorher) [g] | 1502.3 | Masse Suspension + Becher + Trichter nach Einbau [g] | 745.8
eingebaute Masse [g] | 804.46 | Masse Lochbecher [g] | 47.96
Volumen [cm³] | 547.109
Anmerkung: Messung der Masse nach Einbau: Trichter zum Wiegen in den Messbecher stellen
Injektionsversuch
Injektionsdruck [bar]: | Injektionszeit [min:sek] | Druckbeaufschlagung: | Uhrzeit:
7 | 10:33 | Luftdruck | 7
Eindringverhalten der Suspension
Eindringverhalten der Suspension in den Boden: |  | nicht eingedrungen
Eindringverhalten ohne Druckbeaufschlagung |  | Eindringverhalten mit Druckbeaufschlagung
Stempelabstand [cm]: | 1.45 | Stempelabstand [cm]: | 5.2
Stempelbewegung [cm]: | 3.75 | Volumenverlust: | 294.375
Ausbildung Filterkuchen:
Filterkuchen [cm]: | 3,2-3,4 | verbl. Suspensions [cm]:
Dicke Filterkuchen + Susp. [cm] | 3.3
Anmerkungen:
Aufgefangenes Material
Art des Materials: | Wasser mit Feinanteilen
mWaage 1 [g] | 266.8
mWaage 2 [g] | 269.24 | mSchüssel [g] | 163.08
|  | mWaage 2, Anzeige [g] | 432.32
mRückrechnung [g] | #VALUE! | mnach Abnehmen [g] | -
mMesszylinder [ml] | 268
mWaage 1,rel [%] | 33.1651 | mWaage 2,rel [%] | 33.46841
max ΔFrel [%] | 0.3033091 | Erhöhungsfaktor durch Messfehler [ ] | 1.009145

## Input Messung
Auswertung E_01
Zeitpunkt | Zeit seit Start der Messung | Sekunden seit Start der Messung | Wurzel der Zeit | absolute Filtratmasse zum Zeitpunkt t: mF,t [g] | relative Filtratmasse Frel [%] | relative Filtratmasse korrigiert Frel, kor. [%] | Volumen der absoluten Filtratmasse zum Zeitpunkt t: VF,t [ml] | Stempelbewegung 𝛿(t) [cm] | Stempelbewegung korrigiert 𝛿rechn.(t) [cm] | Filterkuchendicke Lfc,2 Phasen(t) [cm] | Stempelbewegung 𝛿2 Phasen(t) [cm] | Durchflussrate Q 2 Phasen[cm3/s] | Konsolidationsgrad U [ ]
0:28 | 0:00 | 0 | 0 | 0 | 0 | 0 | 0 | 0 | 0 | 0 | 0 | #DIV/0! | 0
0:28 | 0:00 | 2 | 1.414214 | 1.6 | 0.1988912 | 0.2007101 | 1.592631 | 0.02028829 | 0.02248876 | 0.04963869 | 0.05640761 | 1.106999e-08 | 0.5997001
0:28 | 0:00 | 4 | 2 | 2.8 | 0.3480596 | 0.3512427 | 2.787104 | 0.03550452 | 0.03935532 | 0.07019972 | 0.0797724 | 7.827667e-09 | 1.049475
0:28 | 0:00 | 6 | 2.44949 | 6.4 | 0.7955647 | 0.8028405 | 6.370524 | 0.08115318 | 0.08995502 | 0.08597674 | 0.09770084 | 6.391263e-09 | 2.398801
0:28 | 0:00 | 8 | 2.828427 | 10.3 | 1.280362 | 1.292071 | 10.25256 | 0.1306059 | 0.1447714 | 0.09927739 | 0.1128152 | 5.534996e-09 | 3.86057
0:28 | 0:00 | 10 | 3.162278 | 13.4 | 1.665714 | 1.680947 | 13.33829 | 0.1699145 | 0.1883433 | 0.1109955 | 0.1261312 | 4.950651e-09 | 5.022489
0:28 | 0:00 | 12 | 3.464102 | 17.3 | 2.150511 | 2.170178 | 17.22032 | 0.2193672 | 0.2431597 | 0.1215895 | 0.1381699 | 4.519306e-09 | 6.484258
0:28 | 0:00 | 14 | 3.741657 | 21.4 | 2.66017 | 2.684498 | 21.30144 | 0.2713559 | 0.3007871 | 0.1313316 | 0.1492405 | 4.184064e-09 | 8.02099
0:28 | 0:00 | 16 | 4 | 25.2 | 3.132536 | 3.161184 | 25.08394 | 0.3195406 | 0.3541979 | 0.1403994 | 0.1595448 | 3.913834e-09 | 9.445277
0:28 | 0:00 | 18 | 4.242641 | 29 | 3.604903 | 3.637871 | 28.86644 | 0.3677253 | 0.4076087 | 0.1489161 | 0.1692228 | 3.689998e-09 | 10.86957
0:28 | 0:00 | 20 | 4.472136 | 33 | 4.102131 | 4.139646 | 32.84802 | 0.4184461 | 0.4638306 | 0.1569713 | 0.1783765 | 3.500639e-09 | 12.36882
0:28 | 0:00 | 22 | 4.690416 | 35.9 | 4.462621 | 4.503433 | 35.73466 | 0.4552186 | 0.5045915 | 0.1646329 | 0.1870829 | 3.337728e-09 | 13.45577
0:28 | 0:00 | 24 | 4.898979 | 38.6 | 4.79825 | 4.842132 | 38.42223 | 0.4894551 | 0.5425412 | 0.1719535 | 0.1954017 | 3.195632e-09 | 14.46777
0:28 | 0:00 | 26 | 5.09902 | 42 | 5.220894 | 5.268641 | 41.80657 | 0.5325677 | 0.5903298 | 0.1789749 | 0.2033805 | 3.070264e-09 | 15.74213
0:28 | 0:00 | 28 | 5.291503 | 44.2 | 5.494369 | 5.544617 | 43.99643 | 0.5604641 | 0.6212519 | 0.185731 | 0.2110579 | 2.95858e-09 | 16.56672
0:28 | 0:01 | 30 | 5.477226 | 47.2 | 5.86729 | 5.920949 | 46.98262 | 0.5985047 | 0.6634183 | 0.1922498 | 0.2184657 | 2.85826e-09 | 17.69115
0:28 | 0:01 | 32 | 5.656854 | 49.3 | 6.128335 | 6.184381 | 49.07295 | 0.6251331 | 0.6929348 | 0.1985548 | 0.2256304 | 2.767498e-09 | 18.47826
0:28 | 0:01 | 34 | 5.830952 | 51.5 | 6.40181 | 6.460357 | 51.26281 | 0.6530295 | 0.7238568 | 0.2046656 | 0.2325745 | 2.684868e-09 | 19.30285
0:28 | 0:01 | 36 | 6 | 54.2 | 6.737439 | 6.799056 | 53.95038 | 0.687266 | 0.7618066 | 0.2105991 | 0.2393172 | 2.609222e-09 | 20.31484
0:28 | 0:01 | 38 | 6.164414 | 56.4 | 7.010914 | 7.075032 | 56.14025 | 0.7151624 | 0.7927286 | 0.2163701 | 0.2458751 | 2.539631e-09 | 21.13943
0:28 | 0:01 | 40 | 6.324555 | 58.4 | 7.259528 | 7.32592 | 58.13104 | 0.7405227 | 0.8208396 | 0.221991 | 0.2522625 | 2.475326e-09 | 21.88906
0:28 | 0:01 | 42 | 6.480741 | 60.7 | 7.545434 | 7.61444 | 60.42044 | 0.7696872 | 0.8531672 | 0.2274731 | 0.2584921 | 2.415671e-09 | 22.75112
0:28 | 0:01 | 44 | 6.63325 | 62.7 | 7.794048 | 7.865328 | 62.41123 | 0.7950475 | 0.8812781 | 0.2328261 | 0.2645751 | 2.36013e-09 | 23.50075
0:28 | 0:01 | 46 | 6.78233 | 64.7 | 8.042662 | 8.116216 | 64.40202 | 0.8204079 | 0.9093891 | 0.2380588 | 0.2705214 | 2.308253e-09 | 24.25037
0:28 | 0:01 | 48 | 6.928203 | 66.8 | 8.303707 | 8.379648 | 66.49235 | 0.8470363 | 0.9389055 | 0.2431789 | 0.2763397 | 2.259653e-09 | 25.03748
0:29 | 0:01 | 50 | 7.071068 | 68.7 | 8.53989 | 8.617991 | 68.3836 | 0.8711286 | 0.9656109 | 0.2481935 | 0.282038 | 2.213999e-09 | 25.74963
0:29 | 0:01 | 52 | 7.211103 | 70.7 | 8.788504 | 8.868879 | 70.37439 | 0.896489 | 0.9937219 | 0.2531087 | 0.2876235 | 2.171004e-09 | 26.49925
0:29 | 0:01 | 54 | 7.348469 | 72 | 8.950103 | 9.031956 | 71.6684 | 0.9129732 | 1.011994 | 0.2579302 | 0.2931025 | 2.130421e-09 | 26.98651
0:29 | 0:01 | 56 | 7.483315 | 74.1 | 9.211148 | 9.295388 | 73.75873 | 0.9396016 | 1.04151 | 0.2626633 | 0.298481 | 2.092032e-09 | 27.77361
0:29 | 0:01 | 58 | 7.615773 | 76 | 9.447331 | 9.533731 | 75.64998 | 0.963694 | 1.068216 | 0.2673126 | 0.3037643 | 2.055646e-09 | 28.48576
0:29 | 0:01 | 60 | 7.745967 | 77.9 | 9.683514 | 9.772074 | 77.54123 | 0.9877863 | 1.094921 | 0.2718823 | 0.3089572 | 2.021095e-09 | 29.1979
0:29 | 0:01 | 62 | 7.874008 | 79.8 | 9.919698 | 10.01042 | 79.43248 | 1.011879 | 1.121627 | 0.2763766 | 0.3140643 | 1.988229e-09 | 29.91004
0:29 | 0:01 | 64 | 8 | 81 | 10.06887 | 10.16095 | 80.62695 | 1.027095 | 1.138493 | 0.2807989 | 0.3190896 | 1.956917e-09 | 30.35982
0:29 | 0:01 | 66 | 8.124038 | 83.1 | 10.32991 | 10.42438 | 82.71728 | 1.053723 | 1.16801 | 0.2851526 | 0.324037 | 1.927038e-09 | 31.14693
0:29 | 0:01 | 68 | 8.246211 | 84.2 | 10.46665 | 10.56237 | 83.81221 | 1.067671 | 1.183471 | 0.2894408 | 0.32891 | 1.898488e-09 | 31.55922
0:29 | 0:01 | 70 | 8.3666 | 86.4 | 10.74012 | 10.83835 | 86.00208 | 1.095568 | 1.214393 | 0.2936665 | 0.3337119 | 1.87117e-09 | 32.38381
0:29 | 0:01 | 72 | 8.485281 | 87.6 | 10.88929 | 10.98888 | 87.19655 | 1.110784 | 1.231259 | 0.2978322 | 0.3384456 | 1.844999e-09 | 32.83358
0:29 | 0:01 | 74 | 8.602325 | 89.5 | 11.12548 | 11.22722 | 89.0878 | 1.134876 | 1.257965 | 0.3019404 | 0.3431141 | 1.819896e-09 | 33.54573
0:29 | 0:01 | 76 | 8.717798 | 90.8 | 11.28707 | 11.3903 | 90.38182 | 1.151361 | 1.276237 | 0.3059935 | 0.3477198 | 1.79579e-09 | 34.03298
0:29 | 0:01 | 78 | 8.831761 | 92.8 | 11.53569 | 11.64119 | 92.3726 | 1.176721 | 1.304348 | 0.3099935 | 0.3522654 | 1.772618e-09 | 34.78261
0:29 | 0:01 | 80 | 8.944272 | 93.9 | 11.67243 | 11.77918 | 93.46754 | 1.190669 | 1.319809 | 0.3139427 | 0.356753 | 1.75032e-09 | 35.1949
0:29 | 0:01 | 82 | 9.055385 | 95.3 | 11.84646 | 11.9548 | 94.86109 | 1.208422 | 1.339487 | 0.3178427 | 0.3611849 | 1.728842e-09 | 35.71964
0:29 | 0:01 | 84 | 9.165151 | 96.7 | 12.02049 | 12.13042 | 96.25464 | 1.226174 | 1.359164 | 0.3216955 | 0.3655631 | 1.708137e-09 | 36.24438
0:29 | 0:01 | 86 | 9.273618 | 98.8 | 12.28153 | 12.39385 | 98.34497 | 1.252802 | 1.388681 | 0.3255027 | 0.3698894 | 1.688158e-09 | 37.03148
0:29 | 0:01 | 88 | 9.380832 | 100 | 12.4307 | 12.54438 | 99.53944 | 1.268018 | 1.405547 | 0.3292659 | 0.3741657 | 1.668864e-09 | 37.48126
0:29 | 0:02 | 90 | 9.486833 | 101.3 | 12.5923 | 12.70746 | 100.8335 | 1.284503 | 1.423819 | 0.3329865 | 0.3783937 | 1.650217e-09 | 37.96852
0:29 | 0:02 | 92 | 9.591663 | 102.7 | 12.76633 | 12.88308 | 102.227 | 1.302255 | 1.443497 | 0.336666 | 0.382575 | 1.632181e-09 | 38.49325
0:29 | 0:02 | 94 | 9.69536 | 103.9 | 12.9155 | 13.03361 | 103.4215 | 1.317471 | 1.460364 | 0.3403057 | 0.3867111 | 1.614724e-09 | 38.94303
0:29 | 0:02 | 96 | 9.797959 | 105.7 | 13.13925 | 13.25941 | 105.2132 | 1.340295 | 1.485663 | 0.343907 | 0.3908034 | 1.597816e-09 | 39.61769
0:29 | 0:02 | 98 | 9.899495 | 106.9 | 13.28842 | 13.40995 | 106.4077 | 1.355512 | 1.50253 | 0.3474709 | 0.3948533 | 1.581428e-09 | 40.06747
0:29 | 0:02 | 100 | 10 | 108.2 | 13.45002 | 13.57302 | 107.7017 | 1.371996 | 1.520802 | 0.3509986 | 0.398862 | 1.565533e-09 | 40.55472
0:29 | 0:02 | 102 | 10.0995 | 109.5 | 13.61162 | 13.7361 | 108.9957 | 1.38848 | 1.539074 | 0.3544912 | 0.4028309 | 1.550109e-09 | 41.04198
0:29 | 0:02 | 104 | 10.19804 | 111.2 | 13.82294 | 13.94935 | 110.6879 | 1.410036 | 1.562969 | 0.3579497 | 0.406761 | 1.535132e-09 | 41.67916
0:29 | 0:02 | 106 | 10.29563 | 112.5 | 13.98454 | 14.11243 | 111.9819 | 1.426521 | 1.581241 | 0.3613752 | 0.4106536 | 1.52058e-09 | 42.16642
0:30 | 0:02 | 108 | 10.3923 | 113.7 | 14.1337 | 14.26296 | 113.1763 | 1.441737 | 1.598107 | 0.3647684 | 0.4145096 | 1.506435e-09 | 42.61619
0:30 | 0:02 | 110 | 10.48809 | 115.1 | 14.30773 | 14.43858 | 114.5699 | 1.459489 | 1.617785 | 0.3681304 | 0.41833 | 1.492678e-09 | 43.14093
0:30 | 0:02 | 112 | 10.58301 | 116.3 | 14.4569 | 14.58912 | 115.7644 | 1.474705 | 1.634651 | 0.371462 | 0.4221159 | 1.47929e-09 | 43.5907
0:30 | 0:02 | 114 | 10.67708 | 117.5 | 14.60607 | 14.73965 | 116.9588 | 1.489922 | 1.651518 | 0.3747639 | 0.4258681 | 1.466256e-09 | 44.04048
0:30 | 0:02 | 116 | 10.77033 | 118.4 | 14.71795 | 14.85255 | 117.8547 | 1.501334 | 1.664168 | 0.378037 | 0.4295875 | 1.453561e-09 | 44.37781
0:30 | 0:02 | 118 | 10.86278 | 119.7 | 14.87955 | 15.01563 | 119.1487 | 1.517818 | 1.68244 | 0.381282 | 0.4332751 | 1.44119e-09 | 44.86507
0:30 | 0:02 | 120 | 10.95445 | 121.2 | 15.06601 | 15.20379 | 120.6418 | 1.536838 | 1.703523 | 0.3844997 | 0.4369314 | 1.42913e-09 | 45.42729
0:30 | 0:02 | 122 | 11.04536 | 122.6 | 15.24004 | 15.37941 | 122.0354 | 1.554591 | 1.723201 | 0.3876906 | 0.4405575 | 1.417367e-09 | 45.95202
0:30 | 0:02 | 124 | 11.13553 | 123.3 | 15.32705 | 15.46722 | 122.7321 | 1.563467 | 1.73304 | 0.3908555 | 0.4441539 | 1.405891e-09 | 46.21439
0:30 | 0:02 | 126 | 11.22497 | 124.8 | 15.51351 | 15.65539 | 124.2252 | 1.582487 | 1.754123 | 0.3939949 | 0.4477215 | 1.394688e-09 | 46.77661
0:30 | 0:02 | 128 | 11.31371 | 125.7 | 15.62539 | 15.76829 | 125.1211 | 1.593899 | 1.766773 | 0.3971096 | 0.4512609 | 1.383749e-09 | 47.11394
0:30 | 0:02 | 130 | 11.40175 | 127.1 | 15.79942 | 15.94391 | 126.5146 | 1.611651 | 1.786451 | 0.4002 | 0.4547727 | 1.373064e-09 | 47.63868
0:30 | 0:02 | 132 | 11.48913 | 128.3 | 15.94859 | 16.09444 | 127.7091 | 1.626868 | 1.803317 | 0.4032667 | 0.4582576 | 1.362622e-09 | 48.08846
0:30 | 0:02 | 134 | 11.57584 | 129.4 | 16.08532 | 16.23243 | 128.804 | 1.640816 | 1.818778 | 0.4063102 | 0.4617162 | 1.352415e-09 | 48.50075
0:30 | 0:02 | 136 | 11.6619 | 130.6 | 16.23449 | 16.38296 | 129.9985 | 1.656032 | 1.835645 | 0.4093312 | 0.465149 | 1.342434e-09 | 48.95052
0:30 | 0:02 | 138 | 11.74734 | 131.6 | 16.3588 | 16.50841 | 130.9939 | 1.668712 | 1.8497 | 0.41233 | 0.4685568 | 1.332671e-09 | 49.32534
0:30 | 0:02 | 140 | 11.83216 | 132.6 | 16.48311 | 16.63385 | 131.9893 | 1.681392 | 1.863756 | 0.4153071 | 0.4719399 | 1.323117e-09 | 49.70015
0:30 | 0:02 | 142 | 11.91638 | 134.2 | 16.682 | 16.83456 | 133.5819 | 1.701681 | 1.886244 | 0.4182631 | 0.4752989 | 1.313766e-09 | 50.29985
0:30 | 0:02 | 144 | 12 | 135.1 | 16.79387 | 16.94746 | 134.4778 | 1.713093 | 1.898894 | 0.4211983 | 0.4786344 | 1.304611e-09 | 50.63718
0:30 | 0:02 | 146 | 12.08305 | 136 | 16.90575 | 17.06036 | 135.3736 | 1.724505 | 1.911544 | 0.4241132 | 0.4819468 | 1.295645e-09 | 50.97451
0:30 | 0:02 | 148 | 12.16553 | 137.1 | 17.04249 | 17.19835 | 136.4686 | 1.738453 | 1.927005 | 0.4270082 | 0.4852366 | 1.286861e-09 | 51.38681
0:30 | 0:03 | 150 | 12.24745 | 138.2 | 17.17923 | 17.33634 | 137.5635 | 1.752401 | 1.942466 | 0.4298837 | 0.4885042 | 1.278253e-09 | 51.7991
0:30 | 0:03 | 152 | 12.32883 | 139.2 | 17.30353 | 17.46178 | 138.5589 | 1.765082 | 1.956522 | 0.4327401 | 0.4917501 | 1.269815e-09 | 52.17391
0:30 | 0:03 | 154 | 12.40967 | 140.3 | 17.44027 | 17.59977 | 139.6538 | 1.77903 | 1.971983 | 0.4355778 | 0.4949747 | 1.261543e-09 | 52.58621
0:30 | 0:03 | 156 | 12.49 | 141.4 | 17.57701 | 17.73776 | 140.7488 | 1.792978 | 1.987444 | 0.4383971 | 0.4981785 | 1.25343e-09 | 52.9985
0:30 | 0:03 | 158 | 12.56981 | 142.6 | 17.72618 | 17.88829 | 141.9432 | 1.808194 | 2.00431 | 0.4411984 | 0.5013618 | 1.245472e-09 | 53.44828
0:30 | 0:03 | 160 | 12.64911 | 143.6 | 17.85048 | 18.01373 | 142.9386 | 1.820874 | 2.018366 | 0.443982 | 0.504525 | 1.237663e-09 | 53.82309
0:30 | 0:03 | 162 | 12.72792 | 144.7 | 17.98722 | 18.15172 | 144.0336 | 1.834823 | 2.033827 | 0.4467483 | 0.5076685 | 1.229999e-09 | 54.23538
0:30 | 0:03 | 164 | 12.80625 | 145.7 | 18.11153 | 18.27717 | 145.029 | 1.847503 | 2.047882 | 0.4494975 | 0.5107926 | 1.222476e-09 | 54.61019
0:30 | 0:03 | 166 | 12.8841 | 146.7 | 18.23584 | 18.40261 | 146.0244 | 1.860183 | 2.061938 | 0.45223 | 0.5138978 | 1.21509e-09 | 54.98501
0:31 | 0:03 | 168 | 12.96148 | 147.8 | 18.37257 | 18.5406 | 147.1193 | 1.874131 | 2.077399 | 0.4549462 | 0.5169843 | 1.207835e-09 | 55.3973
0:31 | 0:03 | 170 | 13.0384 | 148.8 | 18.49688 | 18.66604 | 148.1147 | 1.886811 | 2.091454 | 0.4576462 | 0.5200524 | 1.200709e-09 | 55.77211
0:31 | 0:03 | 172 | 13.11488 | 149.7 | 18.60876 | 18.77894 | 149.0105 | 1.898224 | 2.104104 | 0.4603303 | 0.5231026 | 1.193708e-09 | 56.10945
0:31 | 0:03 | 174 | 13.19091 | 151.4 | 18.82008 | 18.9922 | 150.7027 | 1.91978 | 2.127999 | 0.4629989 | 0.5261351 | 1.186828e-09 | 56.74663
0:31 | 0:03 | 176 | 13.2665 | 151.9 | 18.88223 | 19.05492 | 151.2004 | 1.92612 | 2.135026 | 0.4656522 | 0.5291503 | 1.180065e-09 | 56.93403
0:31 | 0:03 | 178 | 13.34166 | 152.9 | 19.00654 | 19.18036 | 152.1958 | 1.9388 | 2.149082 | 0.4682905 | 0.5321483 | 1.173417e-09 | 57.30885
0:31 | 0:03 | 180 | 13.41641 | 154 | 19.14328 | 19.31835 | 153.2907 | 1.952748 | 2.164543 | 0.470914 | 0.5351296 | 1.16688e-09 | 57.72114
0:31 | 0:03 | 182 | 13.49074 | 154.9 | 19.25515 | 19.43125 | 154.1866 | 1.964161 | 2.177193 | 0.473523 | 0.5380943 | 1.160451e-09 | 58.05847
0:31 | 0:03 | 184 | 13.56466 | 155.7 | 19.3546 | 19.5316 | 154.9829 | 1.974305 | 2.188437 | 0.4761176 | 0.5410428 | 1.154127e-09 | 58.35832
0:31 | 0:03 | 186 | 13.63818 | 156.8 | 19.49134 | 19.66959 | 156.0778 | 1.988253 | 2.203898 | 0.4786982 | 0.5439753 | 1.147905e-09 | 58.77061
0:31 | 0:03 | 188 | 13.71131 | 157.8 | 19.61564 | 19.79504 | 157.0732 | 2.000933 | 2.217954 | 0.481265 | 0.546892 | 1.141783e-09 | 59.14543
0:31 | 0:03 | 190 | 13.78405 | 158.7 | 19.72752 | 19.90794 | 157.9691 | 2.012345 | 2.230603 | 0.4838181 | 0.5497933 | 1.135757e-09 | 59.48276
0:31 | 0:03 | 192 | 13.85641 | 159.7 | 19.85183 | 20.03338 | 158.9645 | 2.025025 | 2.244659 | 0.4863579 | 0.5526794 | 1.129826e-09 | 59.85757
0:31 | 0:03 | 194 | 13.92839 | 160.8 | 19.98856 | 20.17137 | 160.0594 | 2.038974 | 2.26012 | 0.4888844 | 0.5555505 | 1.123987e-09 | 60.26987
0:31 | 0:03 | 196 | 14 | 161.7 | 20.10044 | 20.28427 | 160.9553 | 2.050386 | 2.27277 | 0.491398 | 0.5584068 | 1.118238e-09 | 60.6072
0:31 | 0:03 | 198 | 14.07125 | 162.7 | 20.22475 | 20.40971 | 161.9507 | 2.063066 | 2.286825 | 0.4938988 | 0.5612486 | 1.112576e-09 | 60.98201
0:31 | 0:03 | 200 | 14.14214 | 163.7 | 20.34905 | 20.53515 | 162.9461 | 2.075746 | 2.300881 | 0.4963869 | 0.5640761 | 1.106999e-09 | 61.35682
0:31 | 0:03 | 202 | 14.21267 | 164.8 | 20.48579 | 20.67314 | 164.041 | 2.089694 | 2.316342 | 0.4988627 | 0.5668894 | 1.101505e-09 | 61.76912
0:31 | 0:03 | 204 | 14.28286 | 165.5 | 20.57281 | 20.76095 | 164.7378 | 2.09857 | 2.326181 | 0.5013262 | 0.5696889 | 1.096093e-09 | 62.03148
0:31 | 0:03 | 206 | 14.3527 | 166.4 | 20.68468 | 20.87385 | 165.6336 | 2.109983 | 2.338831 | 0.5037777 | 0.5724747 | 1.090759e-09 | 62.36882
0:31 | 0:03 | 208 | 14.42221 | 167.3 | 20.79656 | 20.98675 | 166.5295 | 2.121395 | 2.351481 | 0.5062173 | 0.575247 | 1.085502e-09 | 62.70615
0:31 | 0:04 | 210 | 14.49138 | 168.3 | 20.92087 | 21.1122 | 167.5249 | 2.134075 | 2.365536 | 0.5086453 | 0.578006 | 1.080321e-09 | 63.08096
0:31 | 0:04 | 212 | 14.56022 | 169.2 | 21.03274 | 21.2251 | 168.4207 | 2.145487 | 2.378186 | 0.5110616 | 0.5807519 | 1.075213e-09 | 63.41829
0:31 | 0:04 | 214 | 14.62874 | 170.7 | 21.2192 | 21.41326 | 169.9138 | 2.164507 | 2.399269 | 0.5134666 | 0.5834848 | 1.070177e-09 | 63.98051
0:31 | 0:04 | 216 | 14.69694 | 171.1 | 21.26893 | 21.46344 | 170.312 | 2.169579 | 2.404891 | 0.5158604 | 0.5862051 | 1.065211e-09 | 64.13043
0:31 | 0:04 | 218 | 14.76482 | 172 | 21.3808 | 21.57634 | 171.2078 | 2.180992 | 2.417541 | 0.5182432 | 0.5889127 | 1.060313e-09 | 64.46777
0:31 | 0:04 | 220 | 14.8324 | 172.9 | 21.49268 | 21.68924 | 172.1037 | 2.192404 | 2.430191 | 0.520615 | 0.591608 | 1.055482e-09 | 64.8051
0:31 | 0:04 | 222 | 14.89966 | 173.8 | 21.60455 | 21.80214 | 172.9996 | 2.203816 | 2.442841 | 0.5229761 | 0.594291 | 1.050717e-09 | 65.14243
0:31 | 0:04 | 224 | 14.96663 | 174.7 | 21.71643 | 21.91504 | 173.8954 | 2.215228 | 2.455491 | 0.5253266 | 0.596962 | 1.046016e-09 | 65.47976
0:31 | 0:04 | 226 | 15.0333 | 175.6 | 21.82831 | 22.02794 | 174.7913 | 2.22664 | 2.468141 | 0.5276666 | 0.5996211 | 1.041377e-09 | 65.81709
0:32 | 0:04 | 228 | 15.09967 | 176.5 | 21.94018 | 22.14084 | 175.6871 | 2.238052 | 2.480791 | 0.5299962 | 0.6022684 | 1.0368e-09 | 66.15442
0:32 | 0:04 | 230 | 15.16575 | 177.3 | 22.03963 | 22.24119 | 176.4834 | 2.248197 | 2.492035 | 0.5323157 | 0.6049042 | 1.032282e-09 | 66.45427
0:32 | 0:04 | 232 | 15.23155 | 178.2 | 22.15151 | 22.35409 | 177.3793 | 2.259609 | 2.504685 | 0.5346251 | 0.6075285 | 1.027823e-09 | 66.7916
0:32 | 0:04 | 234 | 15.29706 | 179.1 | 22.26338 | 22.46699 | 178.2751 | 2.271021 | 2.517335 | 0.5369246 | 0.6101416 | 1.023421e-09 | 67.12894
0:32 | 0:04 | 236 | 15.36229 | 179.9 | 22.36283 | 22.56734 | 179.0715 | 2.281165 | 2.528579 | 0.5392142 | 0.6127435 | 1.019075e-09 | 67.42879
0:32 | 0:04 | 238 | 15.42725 | 181 | 22.49956 | 22.70533 | 180.1664 | 2.295113 | 2.54404 | 0.5414942 | 0.6153344 | 1.014785e-09 | 67.84108
0:32 | 0:04 | 240 | 15.49193 | 181.8 | 22.59901 | 22.80569 | 180.9627 | 2.305257 | 2.555285 | 0.5437647 | 0.6179144 | 1.010547e-09 | 68.14093
0:32 | 0:04 | 242 | 15.55635 | 182.7 | 22.71089 | 22.91859 | 181.8586 | 2.31667 | 2.567935 | 0.5460256 | 0.6204837 | 1.006363e-09 | 68.47826
0:32 | 0:04 | 244 | 15.6205 | 183.6 | 22.82276 | 23.03149 | 182.7544 | 2.328082 | 2.580585 | 0.5482773 | 0.6230424 | 1.00223e-09 | 68.81559
0:32 | 0:04 | 246 | 15.68439 | 184.4 | 22.92221 | 23.13184 | 183.5507 | 2.338226 | 2.591829 | 0.5505198 | 0.6255906 | 9.981477e-10 | 69.11544
0:32 | 0:04 | 248 | 15.74802 | 185.2 | 23.02165 | 23.2322 | 184.3471 | 2.34837 | 2.603073 | 0.5527531 | 0.6281285 | 9.941147e-10 | 69.41529
0:32 | 0:04 | 250 | 15.81139 | 186.1 | 23.13353 | 23.3451 | 185.2429 | 2.359782 | 2.615723 | 0.5549775 | 0.6306562 | 9.901303e-10 | 69.75262
0:32 | 0:04 | 252 | 15.87451 | 186.8 | 23.22055 | 23.43291 | 185.9397 | 2.368658 | 2.625562 | 0.557193 | 0.6331738 | 9.861934e-10 | 70.01499
0:32 | 0:04 | 254 | 15.93738 | 187.7 | 23.33242 | 23.54581 | 186.8355 | 2.380071 | 2.638212 | 0.5593997 | 0.6356815 | 9.82303e-10 | 70.35232
0:32 | 0:04 | 256 | 16 | 188.6 | 23.4443 | 23.65871 | 187.7314 | 2.391483 | 2.650862 | 0.5615977 | 0.6381792 | 9.784584e-10 | 70.68966
0:32 | 0:04 | 258 | 16.06238 | 189.4 | 23.54374 | 23.75906 | 188.5277 | 2.401627 | 2.662106 | 0.5637872 | 0.6406673 | 9.746585e-10 | 70.98951
0:32 | 0:04 | 260 | 16.12452 | 190.2 | 23.64319 | 23.85942 | 189.324 | 2.411771 | 2.673351 | 0.5659682 | 0.6431457 | 9.709026e-10 | 71.28936
0:32 | 0:04 | 262 | 16.18641 | 191.1 | 23.75507 | 23.97232 | 190.2199 | 2.423183 | 2.686001 | 0.5681408 | 0.6456146 | 9.671898e-10 | 71.62669
0:32 | 0:04 | 264 | 16.24808 | 191.9 | 23.85451 | 24.07267 | 191.0162 | 2.433327 | 2.697245 | 0.5703052 | 0.6480741 | 9.635192e-10 | 71.92654
0:32 | 0:04 | 266 | 16.30951 | 192.9 | 23.97882 | 24.19811 | 192.0116 | 2.446007 | 2.711301 | 0.5724614 | 0.6505243 | 9.598901e-10 | 72.30135
0:32 | 0:04 | 268 | 16.37071 | 193.8 | 24.09069 | 24.31101 | 192.9074 | 2.45742 | 2.723951 | 0.5746094 | 0.6529653 | 9.563017e-10 | 72.63868
0:32 | 0:05 | 270 | 16.43168 | 194.4 | 24.16528 | 24.38628 | 193.5047 | 2.465028 | 2.732384 | 0.5767495 | 0.6553972 | 9.527533e-10 | 72.86357
0:32 | 0:05 | 272 | 16.49242 | 195.4 | 24.28959 | 24.51172 | 194.5001 | 2.477708 | 2.746439 | 0.5788817 | 0.6578201 | 9.492441e-10 | 73.23838
0:32 | 0:05 | 274 | 16.55295 | 196.2 | 24.38903 | 24.61208 | 195.2964 | 2.487852 | 2.757684 | 0.581006 | 0.6602341 | 9.457733e-10 | 73.53823
0:32 | 0:05 | 276 | 16.61325 | 196.9 | 24.47605 | 24.69989 | 195.9932 | 2.496728 | 2.767522 | 0.5831226 | 0.6626394 | 9.423404e-10 | 73.8006
0:32 | 0:05 | 278 | 16.67333 | 197.7 | 24.57549 | 24.80025 | 196.7895 | 2.506872 | 2.778767 | 0.5852316 | 0.6650359 | 9.389445e-10 | 74.10045
0:32 | 0:05 | 280 | 16.7332 | 198.6 | 24.68737 | 24.91314 | 197.6853 | 2.518285 | 2.791417 | 0.587333 | 0.6674238 | 9.355852e-10 | 74.43778
0:32 | 0:05 | 282 | 16.79286 | 199.4 | 24.78681 | 25.0135 | 198.4817 | 2.528429 | 2.802661 | 0.5894268 | 0.6698032 | 9.322616e-10 | 74.73763
0:32 | 0:05 | 284 | 16.8523 | 200.1 | 24.87383 | 25.10131 | 199.1784 | 2.537305 | 2.8125 | 0.5915133 | 0.6721742 | 9.289732e-10 | 75
0:32 | 0:05 | 286 | 16.91153 | 201 | 24.9857 | 25.21421 | 200.0743 | 2.548717 | 2.82515 | 0.5935925 | 0.6745369 | 9.257193e-10 | 75.33733
0:33 | 0:05 | 288 | 16.97056 | 201.7 | 25.07272 | 25.30202 | 200.7711 | 2.557593 | 2.834989 | 0.5956643 | 0.6768913 | 9.224994e-10 | 75.5997
0:33 | 0:05 | 290 | 17.02939 | 202.6 | 25.1846 | 25.41492 | 201.6669 | 2.569005 | 2.847639 | 0.597729 | 0.6792375 | 9.193129e-10 | 75.93703
0:33 | 0:05 | 292 | 17.08801 | 203.4 | 25.28404 | 25.51527 | 202.4632 | 2.579149 | 2.858883 | 0.5997866 | 0.6815757 | 9.161591e-10 | 76.23688
0:33 | 0:05 | 294 | 17.14643 | 204.2 | 25.38349 | 25.61563 | 203.2595 | 2.589294 | 2.870127 | 0.6018372 | 0.6839059 | 9.130376e-10 | 76.53673
0:33 | 0:05 | 296 | 17.20465 | 205 | 25.48293 | 25.71598 | 204.0559 | 2.599438 | 2.881372 | 0.6038808 | 0.6862282 | 9.099478e-10 | 76.83658
0:33 | 0:05 | 298 | 17.26268 | 205.8 | 25.58238 | 25.81634 | 204.8522 | 2.609582 | 2.892616 | 0.6059175 | 0.6885426 | 9.068892e-10 | 77.13643
0:33 | 0:05 | 300 | 17.32051 | 206.8 | 25.70669 | 25.94178 | 205.8476 | 2.622262 | 2.906672 | 0.6079474 | 0.6908493 | 9.038611e-10 | 77.51124
0:33 | 0:05 | 302 | 17.37815 | 207.4 | 25.78127 | 26.01705 | 206.4448 | 2.62987 | 2.915105 | 0.6099705 | 0.6931483 | 9.008633e-10 | 77.73613
0:33 | 0:05 | 304 | 17.4356 | 208.2 | 25.88072 | 26.11741 | 207.2411 | 2.640014 | 2.926349 | 0.6119869 | 0.6954397 | 8.97895e-10 | 78.03598
0:33 | 0:05 | 306 | 17.49286 | 209 | 25.98016 | 26.21776 | 208.0374 | 2.650158 | 2.937594 | 0.6139967 | 0.6977236 | 8.949559e-10 | 78.33583
0:33 | 0:05 | 308 | 17.54993 | 209.7 | 26.06718 | 26.30557 | 208.7342 | 2.659035 | 2.947433 | 0.616 | 0.7 | 8.920455e-10 | 78.5982
0:33 | 0:05 | 310 | 17.60682 | 210.5 | 26.16662 | 26.40593 | 209.5305 | 2.669179 | 2.958677 | 0.6179968 | 0.702269 | 8.891632e-10 | 78.89805
0:33 | 0:05 | 312 | 17.66352 | 211.4 | 26.2785 | 26.51883 | 210.4264 | 2.680591 | 2.971327 | 0.6199871 | 0.7045308 | 8.863088e-10 | 79.23538
0:33 | 0:05 | 314 | 17.72005 | 212 | 26.35308 | 26.59409 | 211.0236 | 2.688199 | 2.97976 | 0.6219711 | 0.7067853 | 8.834816e-10 | 79.46027
0:33 | 0:05 | 316 | 17.77639 | 212.8 | 26.45253 | 26.69445 | 211.8199 | 2.698343 | 2.991004 | 0.6239487 | 0.7090326 | 8.806814e-10 | 79.76012
0:33 | 0:05 | 318 | 17.83255 | 213.6 | 26.55197 | 26.7948 | 212.6163 | 2.708487 | 3.002249 | 0.6259201 | 0.7112729 | 8.779075e-10 | 80.05997
0:33 | 0:05 | 320 | 17.88854 | 214.2 | 26.62656 | 26.87007 | 213.2135 | 2.716095 | 3.010682 | 0.6278853 | 0.7135061 | 8.751598e-10 | 80.28486
0:33 | 0:05 | 322 | 17.94436 | 215.1 | 26.73843 | 26.98297 | 214.1093 | 2.727508 | 3.023332 | 0.6298444 | 0.7157323 | 8.724377e-10 | 80.62219
0:33 | 0:05 | 324 | 18 | 215.8 | 26.82545 | 27.07078 | 214.8061 | 2.736384 | 3.033171 | 0.6317974 | 0.7179516 | 8.697408e-10 | 80.88456
0:33 | 0:05 | 326 | 18.05547 | 216.4 | 26.90003 | 27.14604 | 215.4034 | 2.743992 | 3.041604 | 0.6337444 | 0.7201641 | 8.670688e-10 | 81.10945
0:33 | 0:06 | 328 | 18.11077 | 217.4 | 27.02434 | 27.27149 | 216.3988 | 2.756672 | 3.05566 | 0.6356855 | 0.7223698 | 8.644212e-10 | 81.48426
0:33 | 0:06 | 330 | 18.1659 | 218.2 | 27.12378 | 27.37184 | 217.1951 | 2.766816 | 3.066904 | 0.6376206 | 0.7245688 | 8.617978e-10 | 81.78411
0:33 | 0:06 | 332 | 18.22087 | 218.9 | 27.2108 | 27.45965 | 217.8918 | 2.775692 | 3.076743 | 0.6395498 | 0.7267612 | 8.591981e-10 | 82.04648
0:33 | 0:06 | 334 | 18.27567 | 219.7 | 27.31025 | 27.56001 | 218.6882 | 2.785836 | 3.087987 | 0.6414733 | 0.7289469 | 8.566218e-10 | 82.34633
0:33 | 0:06 | 336 | 18.3303 | 220.4 | 27.39726 | 27.64782 | 219.3849 | 2.794713 | 3.097826 | 0.643391 | 0.7311262 | 8.540685e-10 | 82.6087
0:33 | 0:06 | 338 | 18.38478 | 221.1 | 27.48428 | 27.73563 | 220.0817 | 2.803589 | 3.107665 | 0.645303 | 0.7332989 | 8.515379e-10 | 82.87106
0:33 | 0:06 | 340 | 18.43909 | 221.9 | 27.58372 | 27.83599 | 220.878 | 2.813733 | 3.118909 | 0.6472094 | 0.7354652 | 8.490297e-10 | 83.17091
0:33 | 0:06 | 342 | 18.49324 | 222.7 | 27.68317 | 27.93634 | 221.6743 | 2.823877 | 3.130154 | 0.6491102 | 0.7376252 | 8.465435e-10 | 83.47076
0:33 | 0:06 | 344 | 18.54724 | 223.3 | 27.75775 | 28.01161 | 222.2716 | 2.831485 | 3.138587 | 0.6510054 | 0.7397788 | 8.440791e-10 | 83.69565
0:34 | 0:06 | 346 | 18.60108 | 224.1 | 27.8572 | 28.11196 | 223.0679 | 2.841629 | 3.149831 | 0.6528951 | 0.7419262 | 8.41636e-10 | 83.9955
0:34 | 0:06 | 348 | 18.65476 | 224.9 | 27.95664 | 28.21232 | 223.8642 | 2.851773 | 3.161076 | 0.6547794 | 0.7440674 | 8.39214e-10 | 84.29535
0:34 | 0:06 | 350 | 18.70829 | 225.4 | 28.0188 | 28.27504 | 224.3619 | 2.858113 | 3.168103 | 0.6566582 | 0.7462025 | 8.368128e-10 | 84.48276
0:34 | 0:06 | 352 | 18.76166 | 226.2 | 28.11824 | 28.37539 | 225.1582 | 2.868258 | 3.179348 | 0.6585317 | 0.7483315 | 8.344321e-10 | 84.78261
0:34 | 0:06 | 354 | 18.81489 | 227 | 28.21769 | 28.47575 | 225.9545 | 2.878402 | 3.190592 | 0.6603999 | 0.7504544 | 8.320716e-10 | 85.08246
0:34 | 0:06 | 356 | 18.86796 | 227.7 | 28.3047 | 28.56356 | 226.6513 | 2.887278 | 3.200431 | 0.6622628 | 0.7525713 | 8.297311e-10 | 85.34483
0:34 | 0:06 | 358 | 18.92089 | 228.4 | 28.39172 | 28.65137 | 227.3481 | 2.896154 | 3.21027 | 0.6641205 | 0.7546824 | 8.274101e-10 | 85.6072
0:34 | 0:06 | 360 | 18.97367 | 229.2 | 28.49116 | 28.75173 | 228.1444 | 2.906298 | 3.221514 | 0.665973 | 0.7567875 | 8.251086e-10 | 85.90705
0:34 | 0:06 | 362 | 19.0263 | 229.9 | 28.57818 | 28.83954 | 228.8412 | 2.915174 | 3.231353 | 0.6678203 | 0.7588867 | 8.228261e-10 | 86.16942
0:34 | 0:06 | 364 | 19.07878 | 230.5 | 28.65276 | 28.9148 | 229.4384 | 2.922782 | 3.239786 | 0.6696626 | 0.7609802 | 8.205625e-10 | 86.3943
0:34 | 0:06 | 366 | 19.13113 | 231.3 | 28.75221 | 29.01516 | 230.2347 | 2.932927 | 3.251031 | 0.6714998 | 0.763068 | 8.183174e-10 | 86.69415
0:34 | 0:06 | 368 | 19.18333 | 232 | 28.83922 | 29.10297 | 230.9315 | 2.941803 | 3.26087 | 0.673332 | 0.76515 | 8.160907e-10 | 86.95652
0:34 | 0:06 | 370 | 19.23538 | 232.8 | 28.93867 | 29.20332 | 231.7278 | 2.951947 | 3.272114 | 0.6751592 | 0.7672264 | 8.138821e-10 | 87.25637
0:34 | 0:06 | 372 | 19.2873 | 233.6 | 29.03811 | 29.30368 | 232.5241 | 2.962091 | 3.283358 | 0.6769815 | 0.7692972 | 8.116913e-10 | 87.55622
0:34 | 0:06 | 374 | 19.33908 | 234.3 | 29.12513 | 29.39149 | 233.2209 | 2.970967 | 3.293197 | 0.6787989 | 0.7713624 | 8.095181e-10 | 87.81859
0:34 | 0:06 | 376 | 19.39072 | 235 | 29.21214 | 29.4793 | 233.9177 | 2.979843 | 3.303036 | 0.6806115 | 0.7734221 | 8.073622e-10 | 88.08096
0:34 | 0:06 | 378 | 19.44222 | 235.7 | 29.29916 | 29.56711 | 234.6145 | 2.988719 | 3.312875 | 0.6824192 | 0.7754764 | 8.052235e-10 | 88.34333
0:34 | 0:06 | 380 | 19.49359 | 236.4 | 29.38617 | 29.65492 | 235.3112 | 2.997595 | 3.322714 | 0.6842222 | 0.7775252 | 8.031017e-10 | 88.6057
0:34 | 0:06 | 382 | 19.54482 | 237.1 | 29.47319 | 29.74273 | 236.008 | 3.006472 | 3.332552 | 0.6860204 | 0.7795686 | 8.009966e-10 | 88.86807
0:34 | 0:06 | 384 | 19.59592 | 237.8 | 29.5602 | 29.83054 | 236.7048 | 3.015348 | 3.342391 | 0.6878139 | 0.7816067 | 7.989079e-10 | 89.13043
0:34 | 0:06 | 386 | 19.64688 | 238.5 | 29.64722 | 29.91835 | 237.4016 | 3.024224 | 3.35223 | 0.6896028 | 0.7836395 | 7.968355e-10 | 89.3928
0:34 | 0:07 | 388 | 19.69772 | 239.1 | 29.7218 | 29.99362 | 237.9988 | 3.031832 | 3.360663 | 0.691387 | 0.7856671 | 7.947792e-10 | 89.61769
0:34 | 0:07 | 390 | 19.74842 | 239.9 | 29.82125 | 30.09397 | 238.7951 | 3.041976 | 3.371908 | 0.6931666 | 0.7876894 | 7.927387e-10 | 89.91754
0:34 | 0:07 | 392 | 19.79899 | 240.6 | 29.90826 | 30.18179 | 239.4919 | 3.050852 | 3.381747 | 0.6949417 | 0.7897065 | 7.907138e-10 | 90.17991
0:34 | 0:07 | 394 | 19.84943 | 241.2 | 29.98285 | 30.25705 | 240.0891 | 3.05846 | 3.39018 | 0.6967123 | 0.7917185 | 7.887043e-10 | 90.4048
0:34 | 0:07 | 396 | 19.89975 | 241.8 | 30.05743 | 30.33232 | 240.6864 | 3.066068 | 3.398613 | 0.6984783 | 0.7937254 | 7.867101e-10 | 90.62969
0:34 | 0:07 | 398 | 19.94994 | 242.6 | 30.15688 | 30.43267 | 241.4827 | 3.076213 | 3.409858 | 0.70024 | 0.7957272 | 7.84731e-10 | 90.92954
0:34 | 0:07 | 400 | 20 | 243.3 | 30.24389 | 30.52048 | 242.1795 | 3.085089 | 3.419696 | 0.7019972 | 0.797724 | 7.827667e-10 | 91.1919
0:34 | 0:07 | 402 | 20.04994 | 243.9 | 30.31847 | 30.59575 | 242.7767 | 3.092697 | 3.42813 | 0.70375 | 0.7997159 | 7.808171e-10 | 91.41679
0:34 | 0:07 | 404 | 20.09975 | 244.6 | 30.40549 | 30.68356 | 243.4735 | 3.101573 | 3.437969 | 0.7054984 | 0.8017027 | 7.78882e-10 | 91.67916
0:34 | 0:07 | 406 | 20.14944 | 245.2 | 30.48007 | 30.75883 | 244.0707 | 3.109181 | 3.446402 | 0.7072425 | 0.8036847 | 7.769612e-10 | 91.90405
0:35 | 0:07 | 408 | 20.19901 | 245.9 | 30.56709 | 30.84664 | 244.7675 | 3.118057 | 3.456241 | 0.7089824 | 0.8056618 | 7.750545e-10 | 92.16642
0:35 | 0:07 | 410 | 20.24846 | 246.6 | 30.6541 | 30.93445 | 245.4643 | 3.126933 | 3.466079 | 0.7107179 | 0.807634 | 7.731618e-10 | 92.42879
0:35 | 0:07 | 412 | 20.29778 | 247.1 | 30.71626 | 30.99717 | 245.962 | 3.133273 | 3.473107 | 0.7124493 | 0.8096015 | 7.71283e-10 | 92.61619
0:35 | 0:07 | 414 | 20.34699 | 247.9 | 30.8157 | 31.09753 | 246.7583 | 3.143418 | 3.484352 | 0.7141764 | 0.8115641 | 7.694177e-10 | 92.91604
0:35 | 0:07 | 416 | 20.39608 | 248.5 | 30.89029 | 31.17279 | 247.3555 | 3.151026 | 3.492785 | 0.7158994 | 0.8135221 | 7.675659e-10 | 93.14093
0:35 | 0:07 | 418 | 20.44505 | 249.2 | 30.9773 | 31.2606 | 248.0523 | 3.159902 | 3.502624 | 0.7176183 | 0.8154753 | 7.657274e-10 | 93.4033
0:35 | 0:07 | 420 | 20.4939 | 249.8 | 31.05189 | 31.33587 | 248.6495 | 3.16751 | 3.511057 | 0.719333 | 0.8174239 | 7.639021e-10 | 93.62819
0:35 | 0:07 | 422 | 20.54264 | 250.3 | 31.11404 | 31.39859 | 249.1472 | 3.17385 | 3.518085 | 0.7210437 | 0.8193678 | 7.620897e-10 | 93.81559
0:35 | 0:07 | 424 | 20.59126 | 251.2 | 31.22592 | 31.51149 | 250.0431 | 3.185262 | 3.530735 | 0.7227503 | 0.8213072 | 7.602902e-10 | 94.15292
0:35 | 0:07 | 426 | 20.63977 | 252.3 | 31.36265 | 31.64948 | 251.138 | 3.19921 | 3.546196 | 0.7244529 | 0.8232419 | 7.585034e-10 | 94.56522
0:35 | 0:07 | 428 | 20.68816 | 252.9 | 31.43724 | 31.72474 | 251.7353 | 3.206819 | 3.554629 | 0.7261515 | 0.8251722 | 7.567291e-10 | 94.7901
0:35 | 0:07 | 430 | 20.73644 | 253.6 | 31.52425 | 31.81256 | 252.432 | 3.215695 | 3.564468 | 0.7278461 | 0.8270979 | 7.549673e-10 | 95.05247
0:35 | 0:07 | 432 | 20.78461 | 254.1 | 31.58641 | 31.87528 | 252.9297 | 3.222035 | 3.571496 | 0.7295368 | 0.8290191 | 7.532176e-10 | 95.23988
0:35 | 0:07 | 434 | 20.83267 | 254.9 | 31.68585 | 31.97563 | 253.726 | 3.232179 | 3.58274 | 0.7312236 | 0.8309359 | 7.514801e-10 | 95.53973
0:35 | 0:07 | 436 | 20.88061 | 255.6 | 31.77287 | 32.06344 | 254.4228 | 3.241055 | 3.592579 | 0.7329065 | 0.8328483 | 7.497545e-10 | 95.8021
0:35 | 0:07 | 438 | 20.92845 | 256.2 | 31.84745 | 32.13871 | 255.0201 | 3.248663 | 3.601012 | 0.7345856 | 0.8347564 | 7.480408e-10 | 96.02699
0:35 | 0:07 | 440 | 20.97618 | 256.6 | 31.89717 | 32.18889 | 255.4182 | 3.253735 | 3.606634 | 0.7362608 | 0.83666 | 7.463388e-10 | 96.17691
0:35 | 0:07 | 442 | 21.0238 | 257.3 | 31.98419 | 32.2767 | 256.115 | 3.262611 | 3.616473 | 0.7379322 | 0.8385594 | 7.446483e-10 | 96.43928
0:35 | 0:07 | 444 | 21.07131 | 257.6 | 32.02148 | 32.31433 | 256.4136 | 3.266415 | 3.62069 | 0.7395999 | 0.8404544 | 7.429693e-10 | 96.55172
0:35 | 0:07 | 446 | 21.11871 | 258.3 | 32.1085 | 32.40214 | 257.1104 | 3.275292 | 3.630528 | 0.7412638 | 0.8423452 | 7.413016e-10 | 96.81409
0:35 | 0:08 | 448 | 21.16601 | 258.8 | 32.17065 | 32.46486 | 257.6081 | 3.281632 | 3.637556 | 0.742924 | 0.8442318 | 7.39645e-10 | 97.0015
0:35 | 0:08 | 450 | 21.2132 | 259.2 | 32.22037 | 32.51504 | 258.0062 | 3.286704 | 3.643178 | 0.7445804 | 0.8461141 | 7.379995e-10 | 97.15142
0:35 | 0:08 | 452 | 21.26029 | 259.7 | 32.28252 | 32.57776 | 258.5039 | 3.293044 | 3.650206 | 0.7462332 | 0.8479923 | 7.36365e-10 | 97.33883
0:35 | 0:08 | 454 | 21.30728 | 260.1 | 32.33225 | 32.62794 | 258.9021 | 3.298116 | 3.655828 | 0.7478823 | 0.8498663 | 7.347412e-10 | 97.48876
0:35 | 0:08 | 456 | 21.35416 | 260.4 | 32.36954 | 32.66557 | 259.2007 | 3.30192 | 3.660045 | 0.7495279 | 0.8517362 | 7.331282e-10 | 97.6012
0:35 | 0:08 | 458 | 21.40093 | 260.7 | 32.40683 | 32.70321 | 259.4993 | 3.305724 | 3.664262 | 0.7511698 | 0.853602 | 7.315257e-10 | 97.71364
0:35 | 0:08 | 460 | 21.44761 | 261.3 | 32.48142 | 32.77847 | 260.0966 | 3.313332 | 3.672695 | 0.7528081 | 0.8554637 | 7.299337e-10 | 97.93853
0:35 | 0:08 | 462 | 21.49419 | 261.6 | 32.51871 | 32.81611 | 260.3952 | 3.317136 | 3.676912 | 0.7544428 | 0.8573214 | 7.283521e-10 | 98.05097
0:35 | 0:08 | 464 | 21.54066 | 261.6 | 32.51871 | 32.81611 | 260.3952 | 3.317136 | 3.676912 | 0.7560741 | 0.8591751 | 7.267806e-10 | 98.05097
0:36 | 0:08 | 466 | 21.58703 | 262.3 | 32.60572 | 32.90392 | 261.092 | 3.326012 | 3.68675 | 0.7577018 | 0.8610248 | 7.252194e-10 | 98.31334
0:36 | 0:08 | 468 | 21.63331 | 262.5 | 32.63058 | 32.92901 | 261.291 | 3.328548 | 3.689561 | 0.759326 | 0.8628705 | 7.236681e-10 | 98.38831
0:36 | 0:08 | 470 | 21.67948 | 262.6 | 32.64302 | 32.94155 | 261.3906 | 3.329816 | 3.690967 | 0.7609468 | 0.8647122 | 7.221267e-10 | 98.42579
0:36 | 0:08 | 472 | 21.72556 | 263 | 32.69274 | 32.99173 | 261.7887 | 3.334888 | 3.696589 | 0.7625641 | 0.8665501 | 7.205952e-10 | 98.57571
0:36 | 0:08 | 474 | 21.77154 | 263.3 | 32.73003 | 33.02936 | 262.0874 | 3.338692 | 3.700806 | 0.764178 | 0.8683841 | 7.190733e-10 | 98.68816
0:36 | 0:08 | 476 | 21.81742 | 263.3 | 32.73003 | 33.02936 | 262.0874 | 3.338692 | 3.700806 | 0.7657885 | 0.8702142 | 7.175611e-10 | 98.68816
0:36 | 0:08 | 478 | 21.86321 | 263.8 | 32.79218 | 33.09208 | 262.5851 | 3.345033 | 3.707834 | 0.7673956 | 0.8720404 | 7.160583e-10 | 98.87556
0:36 | 0:08 | 480 | 21.9089 | 263.8 | 32.79218 | 33.09208 | 262.5851 | 3.345033 | 3.707834 | 0.7689993 | 0.8738629 | 7.14565e-10 | 98.87556
0:36 | 0:08 | 482 | 21.9545 | 264.1 | 32.82948 | 33.12972 | 262.8837 | 3.348837 | 3.71205 | 0.7705998 | 0.8756816 | 7.130809e-10 | 98.98801
0:36 | 0:08 | 484 | 22 | 264.4 | 32.86677 | 33.16735 | 263.1823 | 3.352641 | 3.716267 | 0.7721969 | 0.8774964 | 7.116061e-10 | 99.10045
0:36 | 0:08 | 486 | 22.04541 | 264.5 | 32.8792 | 33.17989 | 263.2818 | 3.353909 | 3.717672 | 0.7737907 | 0.8793076 | 7.101404e-10 | 99.13793
0:36 | 0:08 | 488 | 22.09072 | 264.7 | 32.90406 | 33.20498 | 263.4809 | 3.356445 | 3.720484 | 0.7753812 | 0.881115 | 7.086837e-10 | 99.21289
0:36 | 0:08 | 490 | 22.13594 | 264.9 | 32.92892 | 33.23007 | 263.68 | 3.358981 | 3.723295 | 0.7769685 | 0.8829187 | 7.072359e-10 | 99.28786
0:36 | 0:08 | 492 | 22.18107 | 264.9 | 32.92892 | 33.23007 | 263.68 | 3.358981 | 3.723295 | 0.7785525 | 0.8847188 | 7.05797e-10 | 99.28786
0:36 | 0:08 | 494 | 22.22611 | 265.1 | 32.95378 | 33.25516 | 263.8791 | 3.361517 | 3.726106 | 0.7801333 | 0.8865151 | 7.043668e-10 | 99.36282
0:36 | 0:08 | 496 | 22.27106 | 265.4 | 32.99107 | 33.29279 | 264.1777 | 3.365321 | 3.730322 | 0.7817109 | 0.8883079 | 7.029453e-10 | 99.47526
0:36 | 0:08 | 498 | 22.31591 | 265.6 | 33.01594 | 33.31788 | 264.3768 | 3.367857 | 3.733133 | 0.7832854 | 0.890097 | 7.015323e-10 | 99.55022
0:36 | 0:08 | 500 | 22.36068 | 265.7 | 33.02837 | 33.33043 | 264.4763 | 3.369125 | 3.734539 | 0.7848567 | 0.8918826 | 7.001278e-10 | 99.58771
0:36 | 0:08 | 502 | 22.40536 | 265.7 | 33.02837 | 33.33043 | 264.4763 | 3.369125 | 3.734539 | 0.7864248 | 0.8936646 | 6.987318e-10 | 99.58771
0:36 | 0:08 | 504 | 22.44994 | 265.9 | 33.05323 | 33.35551 | 264.6754 | 3.371661 | 3.73735 | 0.7879898 | 0.895443 | 6.97344e-10 | 99.66267
0:36 | 0:08 | 506 | 22.49444 | 266 | 33.06566 | 33.36806 | 264.7749 | 3.372929 | 3.738756 | 0.7895518 | 0.8972179 | 6.959645e-10 | 99.70015
0:36 | 0:09 | 508 | 22.53886 | 266 | 33.06566 | 33.36806 | 264.7749 | 3.372929 | 3.738756 | 0.7911106 | 0.8989893 | 6.945931e-10 | 99.70015
0:36 | 0:09 | 510 | 22.58318 | 266 | 33.06566 | 33.36806 | 264.7749 | 3.372929 | 3.738756 | 0.7926664 | 0.9007573 | 6.932298e-10 | 99.70015
0:36 | 0:09 | 512 | 22.62742 | 266.3 | 33.10295 | 33.40569 | 265.0735 | 3.376733 | 3.742972 | 0.7942191 | 0.9025217 | 6.918746e-10 | 99.81259
0:36 | 0:09 | 514 | 22.67157 | 266.4 | 33.11538 | 33.41824 | 265.1731 | 3.378001 | 3.744378 | 0.7957688 | 0.9042827 | 6.905272e-10 | 99.85007
0:36 | 0:09 | 516 | 22.71563 | 266.4 | 33.11538 | 33.41824 | 265.1731 | 3.378001 | 3.744378 | 0.7973155 | 0.9060403 | 6.891877e-10 | 99.85007
0:36 | 0:09 | 518 | 22.75961 | 266.4 | 33.11538 | 33.41824 | 265.1731 | 3.378001 | 3.744378 | 0.7988592 | 0.9077945 | 6.878559e-10 | 99.85007
0:36 | 0:09 | 520 | 22.80351 | 266.7 | 33.15267 | 33.45587 | 265.4717 | 3.381805 | 3.748594 | 0.8003999 | 0.9095453 | 6.865318e-10 | 99.96252
0:36 | 0:09 | 522 | 22.84732 | 266.8 | 33.1651 | 33.46841 | 265.5712 | 3.383073 | 3.75 | 0.8019377 | 0.9112928 | 6.852154e-10 | 100
0:36 | 0:09 | 524 | 22.89105 | 266.8 | 33.1651 | 33.46841 | 265.5712 | 3.383073 | 3.75 | 0.8034725 | 0.9130369 | 6.839064e-10 | 100
0:37 | 0:09 | 526 | 22.93469 | 266.8 | 33.1651 | 33.46841 | 265.5712 | 3.383073 | 3.75 | 0.8050043 | 0.9147777 | 6.82605e-10 | 100
0:37 | 0:09 | 528 | 22.97825 | 266.8 | 33.1651 | 33.46841 | 265.5712 | 3.383073 | 3.75 | 0.8065333 | 0.9165151 | 6.81311e-10 | 100
0:37 | 0:09 | 530 | 23.02173 | 266.8 | 33.1651 | 33.46841 | 265.5712 | 3.383073 | 3.75 | 0.8080594 | 0.9182493 | 6.800243e-10 | 100
0:37 | 0:09 | 532 | 23.06513 | 266.8 | 33.1651 | 33.46841 | 265.5712 | 3.383073 | 3.75 | 0.8095826 | 0.9199802 | 6.787448e-10 | 100
0:37 | 0:09 | 534 | 23.10844 | 266.8 | 33.1651 | 33.46841 | 265.5712 | 3.383073 | 3.75 | 0.811103 | 0.9217079 | 6.774726e-10 | 100
0:37 | 0:09 | 536 | 23.15167 | 266.8 | 33.1651 | 33.46841 | 265.5712 | 3.383073 | 3.75 | 0.8126205 | 0.9234323 | 6.762074e-10 | 100
0:37 | 0:09 | 538 | 23.19483 | 266.8 | 33.1651 | 33.46841 | 265.5712 | 3.383073 | 3.75 | 0.8141351 | 0.9251535 | 6.749494e-10 | 100
0:37 | 0:09 | 540 | 23.2379 | 266.8 | 33.1651 | 33.46841 | 265.5712 | 3.383073 | 3.75 | 0.815647 | 0.9268716 | 6.736983e-10 | 100
0:37 | 0:09 | 542 | 23.28089 | 266.8 | 33.1651 | 33.46841 | 265.5712 | 3.383073 | 3.75 | 0.817156 | 0.9285864 | 6.724542e-10 | 100
0:37 | 0:09 | 544 | 23.32381 | 266.8 | 33.1651 | 33.46841 | 265.5712 | 3.383073 | 3.75 | 0.8186623 | 0.9302981 | 6.712169e-10 | 100
0:37 | 0:09 | 546 | 23.36664 | 266.8 | 33.1651 | 33.46841 | 265.5712 | 3.383073 | 3.75 | 0.8201658 | 0.9320066 | 6.699865e-10 | 100
0:37 | 0:09 | 548 | 23.4094 | 266.8 | 33.1651 | 33.46841 | 265.5712 | 3.383073 | 3.75 | 0.8216666 | 0.933712 | 6.687627e-10 | 100
0:37 | 0:09 | 550 | 23.45208 | 266.8 | 33.1651 | 33.46841 | 265.5712 | 3.383073 | 3.75 | 0.8231646 | 0.9354143 | 6.675457e-10 | 100
0:37 | 0:09 | 552 | 23.49468 | 266.8 | 33.1651 | 33.46841 | 265.5712 | 3.383073 | 3.75 | 0.8246599 | 0.9371136 | 6.663353e-10 | 100
0:37 | 0:09 | 554 | 23.5372 | 266.8 | 33.1651 | 33.46841 | 265.5712 | 3.383073 | 3.75 | 0.8261525 | 0.9388097 | 6.651314e-10 | 100
0:37 | 0:09 | 556 | 23.57965 | 266.8 | 33.1651 | 33.46841 | 265.5712 | 3.383073 | 3.75 | 0.8276424 | 0.9405028 | 6.639341e-10 | 100
0:37 | 0:09 | 558 | 23.62202 | 266.8 | 33.1651 | 33.46841 | 265.5712 | 3.383073 | 3.75 | 0.8291297 | 0.9421928 | 6.627431e-10 | 100
0:37 | 0:09 | 560 | 23.66432 | 266.8 | 33.1651 | 33.46841 | 265.5712 | 3.383073 | 3.75 | 0.8306142 | 0.9438798 | 6.615586e-10 | 100
0:37 | 0:09 | 562 | 23.70654 | 266.8 | 33.1651 | 33.46841 | 265.5712 | 3.383073 | 3.75 | 0.8320961 | 0.9455638 | 6.603804e-10 | 100
0:37 | 0:09 | 564 | 23.74868 | 266.8 | 33.1651 | 33.46841 | 265.5712 | 3.383073 | 3.75 | 0.8335754 | 0.9472448 | 6.592085e-10 | 100
0:37 | 0:09 | 566 | 23.79075 | 266.8 | 33.1651 | 33.46841 | 265.5712 | 3.383073 | 3.75 | 0.8350521 | 0.9489228 | 6.580428e-10 | 100
0:37 | 0:10 | 568 | 23.83275 | 266.8 | 33.1651 | 33.46841 | 265.5712 | 3.383073 | 3.75 | 0.8365262 | 0.9505979 | 6.568832e-10 | 100
0:37 | 0:10 | 570 | 23.87467 | 266.8 | 33.1651 | 33.46841 | 265.5712 | 3.383073 | 3.75 | 0.8379976 | 0.95227 | 6.557298e-10 | 100
0:37 | 0:10 | 572 | 23.91652 | 266.8 | 33.1651 | 33.46841 | 265.5712 | 3.383073 | 3.75 | 0.8394665 | 0.9539392 | 6.545824e-10 | 100
0:37 | 0:10 | 574 | 23.9583 | 266.8 | 33.1651 | 33.46841 | 265.5712 | 3.383073 | 3.75 | 0.8409328 | 0.9556055 | 6.53441e-10 | 100
0:37 | 0:10 | 576 | 24 | 266.8 | 33.1651 | 33.46841 | 265.5712 | 3.383073 | 3.75 | 0.8423966 | 0.9572688 | 6.523056e-10 | 100
0:37 | 0:10 | 578 | 24.04163 | 266.8 | 33.1651 | 33.46841 | 265.5712 | 3.383073 | 3.75 | 0.8438578 | 0.9589293 | 6.511761e-10 | 100
0:37 | 0:10 | 580 | 24.08319 | 266.8 | 33.1651 | 33.46841 | 265.5712 | 3.383073 | 3.75 | 0.8453165 | 0.9605869 | 6.500524e-10 | 100
0:37 | 0:10 | 582 | 24.12468 | 266.8 | 33.1651 | 33.46841 | 265.5712 | 3.383073 | 3.75 | 0.8467727 | 0.9622417 | 6.489345e-10 | 100
0:37 | 0:10 | 584 | 24.16609 | 266.8 | 33.1651 | 33.46841 | 265.5712 | 3.383073 | 3.75 | 0.8482264 | 0.9638936 | 6.478223e-10 | 100
0:38 | 0:10 | 586 | 24.20744 | 266.8 | 33.1651 | 33.46841 | 265.5712 | 3.383073 | 3.75 | 0.8496776 | 0.9655427 | 6.467159e-10 | 100
0:38 | 0:10 | 588 | 24.24871 | 266.8 | 33.1651 | 33.46841 | 265.5712 | 3.383073 | 3.75 | 0.8511263 | 0.967189 | 6.456151e-10 | 100
0:38 | 0:10 | 590 | 24.28992 | 266.8 | 33.1651 | 33.46841 | 265.5712 | 3.383073 | 3.75 | 0.8525726 | 0.9688325 | 6.445199e-10 | 100
0:38 | 0:10 | 592 | 24.33105 | 266.8 | 33.1651 | 33.46841 | 265.5712 | 3.383073 | 3.75 | 0.8540164 | 0.9704732 | 6.434303e-10 | 100
0:38 | 0:10 | 594 | 24.37212 | 266.8 | 33.1651 | 33.46841 | 265.5712 | 3.383073 | 3.75 | 0.8554578 | 0.9721111 | 6.423461e-10 | 100
0:38 | 0:10 | 596 | 24.41311 | 266.8 | 33.1651 | 33.46841 | 265.5712 | 3.383073 | 3.75 | 0.8568967 | 0.9737463 | 6.412675e-10 | 100
0:38 | 0:10 | 598 | 24.45404 | 266.8 | 33.1651 | 33.46841 | 265.5712 | 3.383073 | 3.75 | 0.8583333 | 0.9753787 | 6.401942e-10 | 100
0:38 | 0:10 | 600 | 24.4949 | 266.8 | 33.1651 | 33.46841 | 265.5712 | 3.383073 | 3.75 | 0.8597674 | 0.9770084 | 6.391263e-10 | 100
0:38 | 0:10 | 602 | 24.53569 | 266.8 | 33.1651 | 33.46841 | 265.5712 | 3.383073 | 3.75 | 0.8611992 | 0.9786354 | 6.380638e-10 | 100
0:38 | 0:10 | 604 | 24.57641 | 266.8 | 33.1651 | 33.46841 | 265.5712 | 3.383073 | 3.75 | 0.8626285 | 0.9802597 | 6.370065e-10 | 100
0:38 | 0:10 | 606 | 24.61707 | 266.8 | 33.1651 | 33.46841 | 265.5712 | 3.383073 | 3.75 | 0.8640556 | 0.9818813 | 6.359545e-10 | 100
0:38 | 0:10 | 608 | 24.65766 | 266.8 | 33.1651 | 33.46841 | 265.5712 | 3.383073 | 3.75 | 0.8654802 | 0.9835002 | 6.349076e-10 | 100
0:38 | 0:10 | 610 | 24.69818 | 266.8 | 33.1651 | 33.46841 | 265.5712 | 3.383073 | 3.75 | 0.8669025 | 0.9851165 | 6.33866e-10 | 100
0:38 | 0:10 | 612 | 24.73863 | 266.8 | 33.1651 | 33.46841 | 265.5712 | 3.383073 | 3.75 | 0.8683225 | 0.9867301 | 6.328294e-10 | 100
0:38 | 0:10 | 614 | 24.77902 | 266.8 | 33.1651 | 33.46841 | 265.5712 | 3.383073 | 3.75 | 0.8697402 | 0.9883411 | 6.317979e-10 | 100
0:38 | 0:10 | 616 | 24.81935 | 266.8 | 33.1651 | 33.46841 | 265.5712 | 3.383073 | 3.75 | 0.8711556 | 0.9899495 | 6.307714e-10 | 100
0:38 | 0:10 | 618 | 24.85961 | 266.8 | 33.1651 | 33.46841 | 265.5712 | 3.383073 | 3.75 | 0.8725686 | 0.9915553 | 6.297499e-10 | 100
0:38 | 0:10 | 620 | 24.8998 | 266.8 | 33.1651 | 33.46841 | 265.5712 | 3.383073 | 3.75 | 0.8739794 | 0.9931584 | 6.287334e-10 | 100
0:38 | 0:10 | 622 | 24.93993 | 266.8 | 33.1651 | 33.46841 | 265.5712 | 3.383073 | 3.75 | 0.8753879 | 0.994759 | 6.277217e-10 | 100
0:38 | 0:10 | 624 | 24.97999 | 266.8 | 33.1651 | 33.46841 | 265.5712 | 3.383073 | 3.75 | 0.8767942 | 0.996357 | 6.267149e-10 | 100
0:38 | 0:11 | 626 | 25.01999 | 266.8 | 33.1651 | 33.46841 | 265.5712 | 3.383073 | 3.75 | 0.8781982 | 0.9979524 | 6.25713e-10 | 100
0:38 | 0:11 | 628 | 25.05993 | 266.8 | 33.1651 | 33.46841 | 265.5712 | 3.383073 | 3.75 | 0.8795999 | 0.9995454 | 6.247158e-10 | 100